## Цены
Действует с 24.07.23
г. Улан-Удэ (3012) 567-888
e-mail: bgazobeton@mail.ru
www.bgazobeton.ru
Прайс-лист
на блоки из автоклавного газобетона ООО "Байкальский газобетон" ( ГОСТ 31360-2007, 31359-2007)
Марка по плотности (кг/м³) | Класс прочности | маркировка | Размеры (толщина, высота, длина), мм | Базовая цена за 1 кубический метр, рублей
|  |  |  | Блок производства ООО "КрасЛэнд" (г.Ангарск) "КрасЛэнд" | Блок производства ООО "Саянскгазобетон" (г.Саянск) "Силекс"
|  |  |  | серого цвета с захватами для рук | белого цвета с захватами для рук
D 400 | В 2,5 | Б1 - 500 | 100*250*625
|  | Б1,5-500 | 150*250*625 | 8750
|  | Б2 - 500 | 200*250*625
|  | Б3 – 500 | 300*250*625
|  | Б4 - 500 | 400*250*625
D 500 | В 2,5 | Б1 - 500 | 100*250*625
|  | Б1,5-500 | 150*250*625 | 9250 | 9400
|  | Б2 - 500 | 200*250*625
|  | Б3 – 500 | 300*250*625
|  | Б4 - 500 | 400*250*625
U-Блоки : U-2 -500 руб. U-3 -600 руб. U-4 -800 руб.
Прайс-лист на сухие строительные смеси
от 01.07.2021г. | производитель: ЗАО Стройкомплекс
Наименование сухой строительной смеси, KrasLand, 25 кг. |  | Базовая цена | Назначение
Газобетон-1, клей для блоков из автоклавного газобетона, 25 кг. |  | 400/425 лето/зима | Применяется как кладочный раствор при возведении стен и перегородок из газобетонных блоков и других высокопористых материалов, обладающих повышенным влагопоглощением. Готовая к применению сухая смесь кварцевого песка и цемента с использованием добавок специальных полимеров. Отличается повышенной эластичностью, адгезией и водоудерживающей способностью, что позволяет при кладке формировать пластичный тонкий (1-3 мм) шовный слой, создавая однородную по термической изоляции стену. Экологически безопасен.
Газобетон-2, штукатурка специальная, суперпластичная, армированная фиброволокнами, 25 кг. |  | 415 | Применяется для высококачественного оштукатуривания вручную стен из автоклавного газобетона в сухих и влажных помещениях. Нельзя применять штукатурку по гипсовым основаниям.
Газобетон-3, штукатурка тонкослойная, для наружных и внутренних работ по автоклавному газобетону, 25 кг. |  | 590 | Применяется для высококачественного оштукатуривания вручную стен из автоклавного газобетона в сухих и влажных помещениях, а так же фасадов зданий. Нельзя применять штукатурку по гипсовым основаниям.
Гостгипс, штукатурка гипсовая универсальная, аналог Ротбанд, 30 кг. |  | 580 | Сухая штукатурная смесь на основе гипса представлена для оштукатуривания стен и потолков внутри помещений с нормальной влажностью. Экономичный расход, легко наносится и разравнивается, безусадочность, трещиностойкость.
Фасад, штукатурка цементная, 25 кг |  | 385 | Для ручного оштукатуривания газобетонных поверхностей снаружи и внутри зданий с нормальной и повышенной влажностью выше цокольной части без штукатурной сетки слоем до 30 мм. А также для ремонта сколов, трещин, выбоин и раковин до 60 мм. Кроме гипсовых оснований. Высокая прочность, подходит для влажных помещений, безусадочность, трещиностойкость.
*Акционная цена с ограниченными сроками
Действуют скидки от объема закупки АГБ и для многодетных семей, подробности предложения по тел. отделов продаж.
Существует каталог готовых проектов домов из газобетона площадью от 50 до 250 квадратных метров.
В продаже имеется весь ассортимент инструмента для работы с газобетоном.
Осуществляем доставку.

## характеристики продукции
Основные характеристики блока
из автоклавного газобетона
Марка по плотности (кг/м³) | Класс прочности | маркировка | Размеры (толщина, высота, длина), мм | Коэффициент теплопроводности (Вт/мºС) в сухом состоянии | Морозостойкость (цикл) | Масса одного блока (в сухом состоянии), кг. | Объем одного блока, м3 | Количество блоков на поддоне, шт. | масса одного поддона, кг. | Объем на поддоне, м3.
D 700 | В 3,5 | Б1 - 700 | 100*250*625 | 0.18 | F100 | 10.94 | 0.016 | 72 | 1000 | 1.125
|  | Б2 - 700 | 200*250*625 |  |  | 21.88 | 0.031 | 36
|  | Б3 – 700 | 300*250*625 |  |  | 32.81 | 0.047 | 24
|  | Б4 - 700 | 400*250*625 |  |  | 43.75 | 0.06 | 18
D 600 | В 3,5 | Б1 - 600 | 100*250*625 | 0.14 | F100 | 9.38 | 0.016 | 72 | 850
|  | Б2 - 600 | 200*250*625 |  |  | 18.75 | 0.031 | 36
|  | Б3 - 600 | 300*250*625 |  |  | 28.13 | 0.047 | 24
|  | Б4 - 600 | 400*250*625 |  |  | 37.5 | 0.06 | 18
D 500 | В 2,5 | Б1 - 500 | 100*250*625 | 0.12 | F100 | 7.81 | 0.016 | 72 | 720
|  | Б2 - 500 | 200*250*625 |  |  | 15.62 | 0.031 | 36
|  | Б3 - 500 | 300*250*625 |  |  | 23.44 | 0.047 | 24
|  | Б4 - 500 | 400*250*625 |  |  | 31.25 | 0.06 | 18
D 400 | В 2,5 | Б1 - 500 | 100*250*625 | 0.096 | F100 |  | 0.016 | 72
|  | Б2 - 500 | 200*250*625 |  |  |  | 0.031 | 36
|  | Б3 - 500 | 300*250*625 |  |  |  | 0.047 | 24
|  | Б4 - 500 | 400*250*625 |  |  |  | 0.06 | 18

## расчет объема
Формула расчета потребности объема газобетона
Длина здания, метров | Ширина здания, метров | Высота стены, метров | Толщина стены, метров | общая площадь дверных и оконных проемов, квадратных метров | Объем блока, м3
0
Заполните пустые ячейки параметрами Вашего здания